## Info
Anlage zum
Praxisleitfaden der Verbände IGAM und ITAD e.V zur
Einstufung von Hausmüllverbrennungsschlacken
in das Abfallverzeichnis anhand der gefahrenrelevanten
Eigenschaften HP1-HP15
(Version 2.2 vom 1.10.2023)
Diese Arbeitsmappe kann zur Übertragung von Messwerten und Ergebnissen
der Probenahme, der Probenvorbereitung und der Untersuchung von Schlackeproben
nach der im Praxisleitfaden dargestellten Untersuchungsmethode verwendet werden.
Sie ist dem Rechenablauf entsprechend geliedert in
- | die Übernahme von Messwerten des/der beteiligten Institutionen
- | die Umrechnung auf die Originalsubstanz der Schlackeproben
- | die Auswertung über Berechnung der Gefahrenindices (Hazard Index)
der nicht generell auszuschließenden gefahrenrelevanten Eigenschaften
Das Blatt "Plausibilitätsprüfungen" enthält einige Hinweise zur Prüfung
der Plausibilität der Ergebnisse ist gegeben, wenn alle Anworten als i.O bewertet werden
bzw. bei nicht kritischen Punkten keine Veranlassung zu Rückfrage besteht.
Stand | 2023-10-20
Dieses Werkzeug wurde nach bestem Wissen erstellt und geprüft.
Dennoch bleibt die Anwendung in der alleinigen Verantwortung der Nutzenden.
Kontakt für Rückfragen
bifa Umweltinstitut GmbH
solutions@bifa.de
Autor |  | hnordsieck@posteo.de
Herausgeber |  | info@itad.de
info@igam-hmva.de

## Hinweise_zur_Beauftragung
Anlage 2 zum
Praxisleitfaden der Verbände IGAM und ITAD e.V zur
Einstufung von Hausmüllverbrennungsschlacken
in das Abfallverzeichnis anhand der gefahrenrelevanten
Eigenschaften HP1-HP15
(Version 2.2 vom 3.12.2023)
Beauftragung von Untersuchungen nach Praxisleitfaden
Die Beauftragung sollte explizit folgende Punkte umfassen:
Festlegung der Zahl von Grunduntersuchungen und der Häufigkeiten
von wiederkehrenden Untersuchungen und Zwischenuntersuchungen
Probenahmeplanung:
- | Erstellen und Abstimmen eines Probenahmeplans nach LAGA PN 98
und Praxisleitfaden Punkt 2.3.1
Probenahme:
- | Beprobung der Schlacke nach Praxisleitfaden Punkt 2.3.2 als Anpassung der LAGA PN 98
- | Charakterisierung und Quantifizierung der bei der Probenaufbereitung ausgeschleusten Bestandteile
- | einschließlich Dokumentation und Fotodokumentation zumindest der ausgeschleusten Bestandteile
Probenvorbereitung:
Die Probenvorbereitung unterscheidet sich für Grund- und wiederkehrende
Untersuchungen einerseits und Zwischenuntersuchungen andererseits.
Sie erfolgt nach der Methode des Praxisleitfadens (Punkt 2.4 und Anhang 3).
- | Bei Grund- und wiederkehrenden Untersuchungen umfasst sie die
Vorbereitung der Laborproben zu Teilproben für die Untersuchung der
- Mineralphase (< 0,25 mm)
- der Partikel < 1mm der gediegenen oder in Legierung auftretenden Metalle ("Metalle_goL")
durch Trocknen und schonende Zerkleinerung in mehreren Teilschritten
einschließlich Dokumentation und Fotodokumentation der in den einzelnen Schritten ausgeschleusten Materialien.
Um eine Auswertung zu ermöglichen, müssen die Fotos einen Maßstab enthalten und soll der Abbildungsmaßstab der Kongröße angepasst werden.
- | Bei Zwischenuntersuchungen nach risikobasiertem Ansatz wird das Eluat hergestellt und eine Teilprobe als Rückstellprobe getrocknet.
Aufbewahrungsfristen:
- | Rückstellproben der getrockeneten Schlacke sind 1 Jahr,
- | die vorbereiteten Proben und die ausgeschleusten Bestandteile sind mindestens 3 Monate nach Übermittlung des Berichts aufzubewahren
Untersuchung der vorbereiteten Laborproben
- | Die Untersuchung der Laborproben erfolgt nach Praxisleitfaden Punkt 2.4 und Anhang 5.
- | Die Bestimmung aller Parameter erfolgt (mindestens) Doppelbestimmung. Dazu werden alle Aufschlüsse bzw. Eluate mindestens doppelt hergestellt.
- | Bei Säureaufschlüssen wird der Aufschlussrückstand quantifiziert.
- | Neben den auf Originalsubstanz umgerechneten Endergebnissen erhält der Auftraggeber die auf Trockenmasse bezogenen Analysen(roh-)ergebnisse.
Bewertung der Analysenergebnisse
Bei Zwischenuntersuchungen nach dem im Praxisleitfaden dargestellten
"risikobasierten Ansatz" werden die Konzentrationen von Cu, Ni, Pb und Zn nach den Zuordnungswerten der DK II nach Deponieverordnung bewertet.
Grunduntersuchung:
Zur Bewertung werden anhand der auf Originalsubstanz der Schlacke bezogenen Analysewerten geprüft, ob
- | der TOC <= 3 % besträgt und somit davon ausgegangen werden kann, dass keine organischen Einzelstoffe in Konzentrationen über 0,1 % vorliegen.
- | die Hazard Indices für HP 5, HP 6, HP 7, HP 8, HP 10 und HP 14 jeweils den Wert 1 nicht überschreiten
- | der pH des Eluats den Wert 12,5 nicht übersteigt oder die löslichen Anteile von Natrium und Kalium so gering sind, dass NaOH und KOH in der Schlacke die Berücksichtigungsgrenze für HP 4 (1 %) nicht überschreiten oder die Summe unter der Konzentrationsgrenze von 5 % liegt.
- | abschließend wird geprüft, ob bei den Parametern, die nicht über Hazard Indices bewertet werden, die ermittelten Gesamtgehalte in der Mineralphase unter den in Tabelle 1 wiedergegebenen 95.Perzentilwerten Europäischer HMV-Schlacken liegen.
Wiederkehrende Untersuchungen:
Zur Bewertung werden anhand der auf Originalsubstanz der Schlacke
bezogenen Analysewerten geprüft, ob
- | der TOC <= 3 % beträgt und somit davon ausgegangen werden kann, dass keine organischen Einzelstoffe in Konzentrationen über 0,1 % vorliegen.
- | der Hazard Index für HP 14 den Wert 1 nicht überschreitet (Cu, Ni, Pb und Zn in der Mineralphase und in den Partikeln < 1 mm der Metalle_goL
- | der pH des Eluats den Wert 12,5 nicht übersteigt oder die löslichen Anteile von Natrium und Kalium so gering sind, dass NaOH und KOH in der Schlacke die Berücksichtigungsgrenze für HP 4 (1 %) nicht überschreiten oder die Summe unter der Konzentrationsgrenze von 5 % liegt.

## Übernahme_Werte
Messwerte nach Laborbericht
Labor: | [15 empty] | Zweck
Bericht Nr. |  |  | Probennr. | [5 empty] | 0 |  | 0 |  | 0
|  | Bezug | Bezeich-nung | [5 empty] | 0 |  | 0 |  | 0
Trockenrückstand | [Mas.-%] | Originalsubstanz |  |  | 90.91% |  | 90.91% |  | 90.91% |  | 90.91% |  | 90.91% |  | 90.91% | Grundlage
Feuchte | [Mas.-%] | Originalsubstanz |  |  | 9.091% |  | 9.091% |  | 9.091% |  | 9.091% |  | 9.091% |  | 9.091% | Grundlage
bei der Probenahme und bei der Probenvorbereitung aussortierte Anteile
> 50 mm | [Mas.-%] | Originalsubstanz |  |  | 0% |  | 0% |  | 0% |  | 0% |  | 0% |  | 0% | Doku und Grundlage
50 mm > x > 2 mm | [Mas.-%] | TS 40°C der Laborpr. |  |  | 0% |  | 0% |  | 0% |  | 0% |  | 0% |  | 0% | Doku und Grundlage
2 mm > x > 1 mm | [Mas.-%] | gebr. Laborprobe |  |  | 0% |  | 0.8% |  | 0.8% |  | 0.8% |  | 0.8% |  | 0.8% | Doku und Grundlage
1 mm > x > 0,25 mm | [Mas.-%] | gebr. Laborprobe |  |  | 0.25% |  | 0.4% |  | 0.4% |  | 0.4% |  | 0.4% |  | 0.4% | Doku und Grundlage
Untersuchung der Mineralphase (< 0,25 mm)
TS [ 105 °C] der Analysenprobe | [%] | Analysenprobe |  |  | 2% |  | 2% |  | 2% |  | 2% |  | 2% |  | 2% | Doku
GV | [%] | TS der Analysenpr. |  |  | n.b. |  | n.b. |  | n.b. |  | n.b. |  | n.b. |  | n.b. | Doku Ausbrand (bei Rohschlacken Alternatve zu TOC)
TOC | [%] | TS der Analysenpr. |  |  | 0.5% |  | 0.5% |  | 0.5% |  | 0.5% |  | 0.5% |  | 0.5% | Doku Ausbrand
Al | [mg/kg TS] | TS der Analysenpr. | [13 empty] | ergänzend (Massenbilanz)
Ag | [mg/kg TS] | TS der Analysenpr. |  | < | 5 | < | 5 | < | 5 | < | 5 | < | 5 | < | 5 | Grunduntersuchung
As | [mg/kg TS] | TS der Analysenpr. |  |  | 100 |  | 100 |  | 100 |  | 100 |  | 100 |  | 100 | Grunduntersuchung
B | [mg/kg TS] | TS der Analysenpr. |  |  | 150 |  | 150 |  | 150 |  | 150 |  | 150 |  | 150 | Grunduntersuchung
Ba | [mg/kg TS] | TS der Analysenpr. |  |  | 200 |  | 200 |  | 200 |  | 200 |  | 200 |  | 200 | Grunduntersuchung
Be | [mg/kg TS] | TS der Analysenpr. |  |  | 250 |  | 250 |  | 250 |  | 250 |  | 250 |  | 250 | Grunduntersuchung
Br | [mg/kg TS] | TS der Analysenpr. |  |  | 100 |  | 100 |  | 100 |  | 100 |  | 100 |  | 100 | Grunduntersuchung
Ca | [mg/kg TS] | TS der Analysenpr. |  |  | 1250 |  | 1250 |  | 1250 |  | 1250 |  | 1250 |  | 1250 | ergänzend (Massenbilanz)
Cd | [mg/kg TS] | TS der Analysenpr. |  |  | 300 |  | 300 |  | 300 |  | 300 |  | 300 |  | 300 | Grunduntersuchung
Co | [mg/kg TS] | TS der Analysenpr. |  |  | 350 |  | 350 |  | 350 |  | 350 |  | 350 |  | 350 | Grunduntersuchung
Cr_ges. | [mg/kg TS] | TS der Analysenpr. |  |  | 400 |  | 400 |  | 400 |  | 400 |  | 400 |  | 400 | Plausibilitätsprüfung
Cr(VI) | [mg/kg TS] | TS der Analysenpr. |  |  | 100 |  | 100 |  | 100 |  | 100 |  | 100 |  | 100 | Grunduntersuchung
Cu | [mg/kg TS] | TS der Analysenpr. |  |  | 450 |  | 450 |  | 450 |  | 450 |  | 450 |  | 450 | Schlüsselparameter
F | [mg/kg TS] | TS der Analysenpr. |  |  | 100 |  | 100 |  | 100 |  | 100 |  | 100 |  | 100 | Grunduntersuchung
Fe | [mg/kg TS] | TS der Analysenpr. |  |  | 1250 |  | 1250 |  | 1250 |  | 1250 |  | 1250 |  | 1250 | ergänzend (Massenbilanz)
Hg | [mg/kg TS] | TS der Analysenpr. |  |  | 500 |  | 500 |  | 500 |  | 500 |  | 500 |  | 500 | Grunduntersuchung
K | [mg/kg TS] | TS der Analysenpr. |  |  | 550 |  | 550 |  | 550 |  | 550 |  | 550 |  | 550 | Grunduntersuchung
Mg | [mg/kg TS] | TS der Analysenpr. |  |  | 600 |  | 600 |  | 600 |  | 600 |  | 600 |  | 600 | ergänzend (Massenbilanz)
Mn | [mg/kg TS] | TS der Analysenpr. |  |  | 650 |  | 650 |  | 650 |  | 650 |  | 650 |  | 650 | Grunduntersuchung
Mo | [mg/kg TS] | TS der Analysenpr. |  |  | 700 |  | 700 |  | 700 |  | 700 |  | 700 |  | 700 | Grunduntersuchung
Na | [mg/kg TS] | TS der Analysenpr. |  |  | 1250 |  | 1250 |  | 1250 |  | 1250 |  | 1250 |  | 1250 | Grunduntersuchung
Ni | [mg/kg TS] | TS der Analysenpr. |  |  | 750 |  | 750 |  | 750 |  | 750 |  | 750 |  | 750 | Schlüsselparameter
P | [mg/kg TS] | TS der Analysenpr. |  |  | 800 |  | 800 |  | 800 |  | 800 |  | 800 |  | 800 | ergänzend (Massenbilanz)
Pb | [mg/kg TS] | TS der Analysenpr. |  |  | 850 |  | 850 |  | 850 |  | 850 |  | 850 |  | 850 | Schlüsselparameter
S | [mg/kg TS] | TS der Analysenpr. |  |  | 900 |  | 900 |  | 900 |  | 900 |  | 900 |  | 900 | ergänzend (Massenbilanz)
Sb | [mg/kg TS] | TS der Analysenpr. |  |  | 950 |  | 950 |  | 950 |  | 950 |  | 950 |  | 950 | Grunduntersuchung
Se | [mg/kg TS] | TS der Analysenpr. |  |  | 1000 |  | 1000 |  | 1000 |  | 1000 |  | 1000 |  | 1000 | Grunduntersuchung
Sn | [mg/kg TS] | TS der Analysenpr. |  |  | 1050 |  | 1050 |  | 1050 |  | 1050 |  | 1050 |  | 1050 | Grunduntersuchung
Te | [mg/kg TS] | TS der Analysenpr. |  | < | 5 |  | 1100 |  | 1100 |  | 1100 |  | 1100 |  | 1100 | Grunduntersuchung
Ti | [mg/kg TS] | TS der Analysenpr. |  |  | 1150 |  | 1150 |  | 1150 |  | 1150 |  | 1150 |  | 1150 | Grunduntersuchung
Tl | [mg/kg TS] | TS der Analysenpr. |  |  | 1200 |  | 1200 |  | 1200 |  | 1200 |  | 1200 |  | 1200 | Grunduntersuchung
V | [mg/kg TS] | TS der Analysenpr. |  |  | 1250 |  | 1250 |  | 1250 |  | 1250 |  | 1250 |  | 1250 | Grunduntersuchung
Zn | [mg/kg TS] | TS der Analysenpr. |  |  | 1250 |  | 1250 |  | 1250 |  | 1250 |  | 1250 |  | 1250 | Schlüsselparameter
Aufschlussrückstand (geglüht) | [mg/kg TS] | TS der Analysenpr. | [13 empty] | ergänzend (Massenbilanz)
Eluat
pH | pH | Eluat |  |  | n.b. |  | n.b. |  | n.b. |  | n.b. |  | n.b. |  | n.b. | Schlüsselparameter
Lf | Lf | Eluat |  |  | n.b. |  | n.b. |  | n.b. |  | n.b. |  | n.b. |  | n.b. | optional zur Plausibilitätsprüfung
Ca | [mg/l] | Eluat (L/S=10) |  |  | 20 |  | 20 |  | 20 |  | 20 |  | 20 |  | 100 | Absichern HP 4
Cu | [mg/l] | Eluat (L/S=10) |  |  | 1.45376367 |  | 1 |  | 1 |  | 1 |  | 1.45376367 |  | 1 | Schlüsselparameter
K | [mg/l] | Eluat (L/S=10) |  |  | 20 |  | 20 |  | 20 |  | 20 |  | 20 |  | 100 | Absichern HP 4
Na | [mg/l] | Eluat (L/S=10) |  |  | 20 |  | 20 |  | 20 |  | 20 |  | 20 |  | 100 | Absichern HP 4
Ni | [mg/l] | Eluat (L/S=10) |  |  | 1 |  | 1.45376367 |  | 1 |  | 1 |  | 1 |  | 1.45376367 | Schlüsselparameter
Pb | [mg/l] | Eluat (L/S=10) |  |  | 1 |  | 1 |  | 1.45376367 |  | 1 |  | 1 |  | 1 | Schlüsselparameter
Zn | [mg/l] | Eluat (L/S=10) |  |  | 1 |  | 1 |  | 1 |  | 1.45376367 |  | 1 |  | 1 | Schlüsselparameter
NE-Metallpartikel < 1 mm
Al_goL < 1 mm | [mg/kg] | TS der Metallpartikel < 1 mm | [13 empty] | ergänzend (Massenbilanz)
Ca im Überkorn < 1 mm | [mg/kg] | TS der Metallpartikel < 1 mm | [13 empty] | QS der Probenaufbereitung: hohe Werte (> ca. 3 %) weisen auf zu hohe Schlacke-Anteile hin
Cu_goL < 1 mm | [mg/kg] | TS der Metallpartikel < 1 mm |  |  | 16000 |  | 130000 |  | 130000 |  | 130000 |  | 130000 |  | 130000 | HP 14
Fe im Überkorn < 1 mm | [mg/kg] | TS der Metallpartikel < 1 mm | [13 empty] | QS der Probenaufbereitung: hohe Werte weisen auf nicht zermahlene Eisenoxide hin
Ni_goL < 1 mm | [mg/kg] | TS der Metallpartikel < 1 mm |  |  | 24000 |  | 150000 |  | 150000 |  | 150000 |  | 150000 |  | 150000 | ergänzend (Verteilung Ni)
Pb_goL < 1 mm | [mg/kg] | TS der Metallpartikel < 1 mm |  |  | 28000 |  | 160000 |  | 160000 |  | 160000 |  | 160000 |  | 160000 | Schlüsselparameter
Zn_goL < 1 mm | [mg/kg] | TS der Metallpartikel < 1 mm |  |  | 32000 |  | 170000 |  | 170000 |  | 170000 |  | 170000 |  | 170000 | Schlüsselparameter
Aufschlussrückstand | [mg/kg] | TS der Metallpartikel < 1 mm | [13 empty] | QS der Probenaufbereitung: hohe Werte (> ca. 20 %) weisen auf zu hohe Schlacke-Anteile hin

## für_Einstufung
Umrechnung der Messwerte auf die Originalsubstanz der Schlacke |  |  |  | Bezug auf Originalsubstanz, nicht gerundet | [13 empty] | Bezug auf Originalsubstanz, gerundet | [14 empty] | Vorgabe signifikante Stellen |  | für Werte > 0,1 | für Werte <0,1 | für Werte < 0,01
| (TS Analysenprobe --> OS) | [5 empty] | 0 |  | 0 |  | 0 |  | 0 |  | 0 |  | 0 |  |  |  | 0 |  | 0 |  | 0 |  | 0 |  | 0 |  | 0 |  |  | über Quantifizierungsgrenze | 3 | 2 | 1
| und Runden auf eine angemessene Zahl von Stellen | [5 empty] | 0 |  | 0 |  | 0 |  | 0 |  | 0 |  | 0 |  |  |  | 0 |  | 0 |  | 0 |  | 0 |  | 0 |  | 0 | Mittelwert |  | unterhalb Quantifizierungsgrenze | 1 | 1 | 1
|  |  | Trockenrückstand |  | [Mas.-% OS] |  | 90.91% |  | 90.91% |  | 90.91% |  | 90.91% |  | 90.91% |  | 90.91% | Trockenrückstand | [Mas.-%] |  | 90.91% |  | 90.91% |  | 90.91% |  | 90.91% |  | 90.91% |  | 90.91% |  | Anzahl der Stellen : | 4 | 4 | 4 | 4 | 4 | 4
|  |  | Feuchte |  | [Mas.-% OS] |  | 9.091% |  | 9.091% |  | 9.091% |  | 9.091% |  | 9.091% |  | 9.091% | Feuchte | [Mas.-%] |  | 9.091% |  | 9.091% |  | 9.091% |  | 9.091% |  | 9.091% |  | 9.091% | 9.091% |  | 4 | 4 | 4 | 4 | 4 | 4
|  |  | aussortierte Anteile | [14 empty] | aussortierte Anteile | [13 empty] | 0.947%
|  |  | > 50 mm |  | [Mas.-% OS] |  | 0% |  | 0% |  | 0% |  | 0% |  | 0% |  | 0% | > 50 mm | [Mas.-%] |  | 0% |  | 0% |  | 0% |  | 0% |  | 0% |  | 0% |  |  | 8 | 8 | 8 | 8 | 8 | 8
|  |  | 50 mm > x > 2 mm |  | [Mas.-% OS] |  | 0% |  | 0% |  | 0% |  | 0% |  | 0% |  | 0% | 50 mm > x > 2 mm | [Mas.-%] |  | 0% |  | 0% |  | 0% |  | 0% |  | 0% |  | 0% |  |  | 8 | 8 | 8 | 8 | 8 | 8
|  |  | 2 mm > x > 1 mm |  | [Mas.-% OS] |  | 0% |  | 0.7273% |  | 0.7273% |  | 0.7273% |  | 0.7273% |  | 0.7273% | 2 mm > x > 1 mm | [Mas.-%] |  | 0% |  | 0.7273% |  | 0.7273% |  | 0.7273% |  | 0.7273% |  | 0.7273% |  |  | 8 | 4 | 4 | 4 | 4 | 4
|  |  | 1 mm > x > 0,25 mm |  | [Mas.-% OS] |  | 0.2273% |  | 0.3636% |  | 0.3636% |  | 0.3636% |  | 0.3636% |  | 0.3636% | 1 mm > x > 0,25 mm | [Mas.-%] |  | 0.2273% |  | 0.3636% |  | 0.3636% |  | 0.3636% |  | 0.3636% |  | 0.3636% |  |  | 4 | 4 | 4 | 4 | 4 | 4
|  |  | Untersuchung der Mineralphase (< 0,25 mm) | [14 empty] | Untersuchung der Mineralphase (< 0,25 mm)
|  |  | TS (105°C der AP) |  |  |  | 2% |  | 2% |  | 2% |  | 2% |  | 2% |  | 2% | TS (105°C der AP) |  |  | 2% |  | 2% |  | 2% |  | 2% |  | 2% |  | 2% |  |  | 4 | 4 | 4 | 4 | 4 | 4
|  |  | GV der 105°C getrockneten AP |  |  |  | n.b. |  | n.b. |  | n.b. |  | n.b. |  | n.b. |  | n.b. | GV der 105°C getrockneten AP |  |  | n.b. |  | n.b. |  | n.b. |  | n.b. |  | n.b. |  | n.b. |  |  | 8 | 8 | 8 | 8 | 8 | 8
|  |  | TOC (OS) |  | [% OS] |  | 0.4534% |  | 0.4491% |  | 0.4491% |  | 0.4491% |  | 0.4491% |  | 0.4491% | TOC der AP |  |  | 0.45% |  | 0.45% |  | 0.45% |  | 0.45% |  | 0.45% |  | 0.45% |  |  | 4 | 4 | 4 | 4 | 4 | 4
|  |  | Ag (Mineralphase) |  | [mg/kg OS] | < | 4.534091 | < | 4.490909 | < | 4.490909 | < | 4.490909 | < | 4.490909 | < | 4.490909 | Ag | [mg/kg OS] | < | 5 | < | 4 | < | 4 | < | 4 | < | 4 | < | 4 |  |  | 0 | 0 | 0 | 0 | 0 | 0
|  |  | As (Mineralphase) |  | [mg/kg OS] |  | 90.68182 |  | 89.81818 |  | 89.81818 |  | 89.81818 |  | 89.81818 |  | 89.81818 | As | [mg/kg OS] |  | 90.7 |  | 89.8 |  | 89.8 |  | 89.8 |  | 89.8 |  | 89.8 |  |  | 1 | 1 | 1 | 1 | 1 | 1
|  |  | B (Mineralphase) |  | [mg/kg OS] |  | 136.0227 |  | 134.7273 |  | 134.7273 |  | 134.7273 |  | 134.7273 |  | 134.7273 | B | [mg/kg OS] |  | 136 |  | 135 |  | 135 |  | 135 |  | 135 |  | 135 |  |  | 0 | 0 | 0 | 0 | 0 | 0
|  |  | Ba (Mineralphase) |  | [mg/kg OS] |  | 181.3636 |  | 179.6364 |  | 179.6364 |  | 179.6364 |  | 179.6364 |  | 179.6364 | Ba | [mg/kg OS] |  | 181 |  | 180 |  | 180 |  | 180 |  | 180 |  | 180 |  |  | 0 | 0 | 0 | 0 | 0 | 0
|  |  | Be (Mineralphase) |  | [mg/kg OS] |  | 226.7045 |  | 224.5455 |  | 224.5455 |  | 224.5455 |  | 224.5455 |  | 224.5455 | Be | [mg/kg OS] |  | 227 |  | 225 |  | 225 |  | 225 |  | 225 |  | 225 |  |  | 0 | 0 | 0 | 0 | 0 | 0
|  |  | Br (Mineralphase) |  | [mg/kg OS] |  | 90.68182 |  | 89.81818 |  | 89.81818 |  | 89.81818 |  | 89.81818 |  | 89.81818 | Br | [mg/kg OS] |  | 90.7 |  | 89.8 |  | 89.8 |  | 89.8 |  | 89.8 |  | 89.8 |  |  | 1 | 1 | 1 | 1 | 1 | 1
|  |  | Ca (Mineralphase) |  | [mg/kg OS] |  | 1133.523 |  | 1122.727 |  | 1122.727 |  | 1122.727 |  | 1122.727 |  | 1122.727 | Ca | [mg/kg OS] |  | 1130 |  | 1120 |  | 1120 |  | 1120 |  | 1120 |  | 1120 |  |  | -1 | -1 | -1 | -1 | -1 | -1
|  |  | Cd (Mineralphase) |  | [mg/kg OS] |  | 272.0455 |  | 269.4545 |  | 269.4545 |  | 269.4545 |  | 269.4545 |  | 269.4545 | Cd | [mg/kg OS] |  | 272 |  | 269 |  | 269 |  | 269 |  | 269 |  | 269 |  |  | 0 | 0 | 0 | 0 | 0 | 0
|  |  | Co (Mineralphase) |  | [mg/kg OS] |  | 317.3864 |  | 314.3636 |  | 314.3636 |  | 314.3636 |  | 314.3636 |  | 314.3636 | Co | [mg/kg OS] |  | 317 |  | 314 |  | 314 |  | 314 |  | 314 |  | 314 |  |  | 0 | 0 | 0 | 0 | 0 | 0
|  |  | Cr_ges. (Mineralphase) |  | [mg/kg OS] |  | 362.7273 |  | 359.2727 |  | 359.2727 |  | 359.2727 |  | 359.2727 |  | 359.2727 | Cr_ges. | [mg/kg OS] |  | 363 |  | 359 |  | 359 |  | 359 |  | 359 |  | 359 |  |  | 0 | 0 | 0 | 0 | 0 | 0
|  |  | Cr(VI) (Mineralphase) |  | [mg/kg OS] |  | 90.68182 |  | 89.81818 |  | 89.81818 |  | 89.81818 |  | 89.81818 |  | 89.81818 | Cr(VI) | [mg/kg OS] |  | 90.7 |  | 89.8 |  | 89.8 |  | 89.8 |  | 89.8 |  | 89.8 |  |  | 1 | 1 | 1 | 1 | 1 | 1
|  |  | Cu (Mineralphase) |  | [mg/kg OS] |  | 408.0682 |  | 404.1818 |  | 404.1818 |  | 404.1818 |  | 404.1818 |  | 404.1818 | Cu | [mg/kg OS] |  | 408 |  | 404 |  | 404 |  | 404 |  | 404 |  | 404 |  |  | 0 | 0 | 0 | 0 | 0 | 0
|  |  | F (Mineralphase) |  | [mg/kg OS] |  | 90.68182 |  | 89.81818 |  | 89.81818 |  | 89.81818 |  | 89.81818 |  | 89.81818 | F | [mg/kg OS] |  | 90.7 |  | 89.8 |  | 89.8 |  | 89.8 |  | 89.8 |  | 89.8 |  |  | 1 | 1 | 1 | 1 | 1 | 1
|  |  | Fe (Mineralphase) |  | [mg/kg OS] |  | 1133.523 |  | 1122.727 |  | 1122.727 |  | 1122.727 |  | 1122.727 |  | 1122.727 | Fe | [mg/kg OS] |  | 1130 |  | 1120 |  | 1120 |  | 1120 |  | 1120 |  | 1120 |  |  | -1 | -1 | -1 | -1 | -1 | -1
|  |  | Hg (Mineralphase) |  | [mg/kg OS] |  | 453.4091 |  | 449.0909 |  | 449.0909 |  | 449.0909 |  | 449.0909 |  | 449.0909 | Hg | [mg/kg OS] |  | 453 |  | 449 |  | 449 |  | 449 |  | 449 |  | 449 |  |  | 0 | 0 | 0 | 0 | 0 | 0
|  |  | K (Mineralphase) |  | [mg/kg OS] |  | 498.75 |  | 494 |  | 494 |  | 494 |  | 494 |  | 494 | K | [mg/kg OS] |  | 499 |  | 494 |  | 494 |  | 494 |  | 494 |  | 494 |  |  | 0 | 0 | 0 | 0 | 0 | 0
|  |  | Mg (Mineralphase) |  | [mg/kg OS] |  | 544.0909 |  | 538.9091 |  | 538.9091 |  | 538.9091 |  | 538.9091 |  | 538.9091 | Mg | [mg/kg OS] |  | 544 |  | 539 |  | 539 |  | 539 |  | 539 |  | 539 |  |  | 0 | 0 | 0 | 0 | 0 | 0
|  |  | Mn (Mineralphase) |  | [mg/kg OS] |  | 589.4318 |  | 583.8182 |  | 583.8182 |  | 583.8182 |  | 583.8182 |  | 583.8182 | Mn | [mg/kg OS] |  | 589 |  | 584 |  | 584 |  | 584 |  | 584 |  | 584 |  |  | 0 | 0 | 0 | 0 | 0 | 0
|  |  | Mo (Mineralphase) |  | [mg/kg OS] |  | 634.7727 |  | 628.7273 |  | 628.7273 |  | 628.7273 |  | 628.7273 |  | 628.7273 | Mo | [mg/kg OS] |  | 635 |  | 629 |  | 629 |  | 629 |  | 629 |  | 629 |  |  | 0 | 0 | 0 | 0 | 0 | 0
|  |  | Na (Mineralphase) |  | [mg/kg OS] |  | 1133.523 |  | 1122.727 |  | 1122.727 |  | 1122.727 |  | 1122.727 |  | 1122.727 | Na | [mg/kg OS] |  | 1130 |  | 1120 |  | 1120 |  | 1120 |  | 1120 |  | 1120 |  |  | -1 | -1 | -1 | -1 | -1 | -1
|  |  | Ni (Mineralphase) |  | [mg/kg OS] |  | 680.1136 |  | 673.6364 |  | 673.6364 |  | 673.6364 |  | 673.6364 |  | 673.6364 | Ni | [mg/kg OS] |  | 680 |  | 674 |  | 674 |  | 674 |  | 674 |  | 674 |  |  | 0 | 0 | 0 | 0 | 0 | 0
|  |  | P (Mineralphase) |  | [mg/kg OS] |  | 725.4545 |  | 718.5455 |  | 718.5455 |  | 718.5455 |  | 718.5455 |  | 718.5455 | P | [mg/kg OS] |  | 725 |  | 719 |  | 719 |  | 719 |  | 719 |  | 719 |  |  | 0 | 0 | 0 | 0 | 0 | 0
|  |  | Pb (Mineralphase) |  | [mg/kg OS] |  | 770.7955 |  | 763.4545 |  | 763.4545 |  | 763.4545 |  | 763.4545 |  | 763.4545 | Pb | [mg/kg OS] |  | 771 |  | 763 |  | 763 |  | 763 |  | 763 |  | 763 |  |  | 0 | 0 | 0 | 0 | 0 | 0
|  |  | S (Mineralphase) |  | [mg/kg OS] |  | 816.1364 |  | 808.3636 |  | 808.3636 |  | 808.3636 |  | 808.3636 |  | 808.3636 | S | [mg/kg OS] |  | 816 |  | 808 |  | 808 |  | 808 |  | 808 |  | 808 |  |  | 0 | 0 | 0 | 0 | 0 | 0
|  |  | Sb (Mineralphase) |  | [mg/kg OS] |  | 861.4773 |  | 853.2727 |  | 853.2727 |  | 853.2727 |  | 853.2727 |  | 853.2727 | Sb | [mg/kg OS] |  | 861 |  | 853 |  | 853 |  | 853 |  | 853 |  | 853 |  |  | 0 | 0 | 0 | 0 | 0 | 0
|  |  | Se (Mineralphase) |  | [mg/kg OS] |  | 906.8182 |  | 898.1818 |  | 898.1818 |  | 898.1818 |  | 898.1818 |  | 898.1818 | Se | [mg/kg OS] |  | 907 |  | 898 |  | 898 |  | 898 |  | 898 |  | 898 |  |  | 0 | 0 | 0 | 0 | 0 | 0
|  |  | Sn (Mineralphase) |  | [mg/kg OS] |  | 952.1591 |  | 943.0909 |  | 943.0909 |  | 943.0909 |  | 943.0909 |  | 943.0909 | Sn | [mg/kg OS] |  | 952 |  | 943 |  | 943 |  | 943 |  | 943 |  | 943 |  |  | 0 | 0 | 0 | 0 | 0 | 0
|  |  | Te (Mineralphase) |  | [mg/kg OS] | < | 4.534091 |  | 988 |  | 988 |  | 988 |  | 988 |  | 988 | Te | [mg/kg OS] | < | 5 |  | 988 |  | 988 |  | 988 |  | 988 |  | 988 |  |  | 0 | 0 | 0 | 0 | 0 | 0
|  |  | Ti (Mineralphase) |  | [mg/kg OS] |  | 1042.841 |  | 1032.909 |  | 1032.909 |  | 1032.909 |  | 1032.909 |  | 1032.909 | Ti | [mg/kg OS] |  | 1040 |  | 1030 |  | 1030 |  | 1030 |  | 1030 |  | 1030 |  |  | -1 | -1 | -1 | -1 | -1 | -1
|  |  | Tl (Mineralphase) |  | [mg/kg OS] |  | 1088.182 |  | 1077.818 |  | 1077.818 |  | 1077.818 |  | 1077.818 |  | 1077.818 | Tl | [mg/kg OS] |  | 1090 |  | 1080 |  | 1080 |  | 1080 |  | 1080 |  | 1080 |  |  | -1 | -1 | -1 | -1 | -1 | -1
|  |  | V (Mineralphase) |  | [mg/kg OS] |  | 1133.523 |  | 1122.727 |  | 1122.727 |  | 1122.727 |  | 1122.727 |  | 1122.727 | V | [mg/kg OS] |  | 1130 |  | 1120 |  | 1120 |  | 1120 |  | 1120 |  | 1120 |  |  | -1 | -1 | -1 | -1 | -1 | -1
|  |  | Zn (Mineralphase) |  | [mg/kg OS] |  | 1133.523 |  | 1122.727 |  | 1122.727 |  | 1122.727 |  | 1122.727 |  | 1122.727 | Zn | [mg/kg OS] |  | 1130 |  | 1120 |  | 1120 |  | 1120 |  | 1120 |  | 1120 |  |  | -1 | -1 | -1 | -1 | -1 | -1
|  |  | Eluat | [14 empty] | Eluat
|  |  | pH |  | [-] |  | n.b. |  | n.b. |  | n.b. |  | n.b. |  | n.b. |  | n.b. | pH | [-] |  | n.b. |  | n.b. |  | n.b. |  | n.b. |  | n.b. |  | n.b. |  |  | 7 | 7 | 7 | 7 | 7 | 7
|  |  | Lf |  | [mS/cm] |  | n.b. |  | n.b. |  | n.b. |  | n.b. |  | n.b. |  | n.b. | Lf | [mS/cm] |  | n.b. |  | n.b. |  | n.b. |  | n.b. |  | n.b. |  | n.b. |  |  | 7 | 7 | 7 | 7 | 7 | 7
|  |  | Konzentrationen in Eluat (L/S=10) | [14 empty] | Konzentrationen im Eluat (L/S = 10) | [20 empty] | 7
|  |  | Cu |  | [mg/l] |  | 1.45376367 |  | 1 |  | 1 |  | 1 |  | 1.45376367 |  | 1 | Cu | [mg/l] |  | 1.45376367 |  | 1 |  | 1 |  | 1 |  | 1.45 |  | 1 |  |  | 2 | 2 | 2 | 2 | 2 | 2
|  |  | Ni |  | [mg/l] |  | 1 |  | 1.45376367 |  | 1 |  | 1 |  | 1 |  | 1.45376367 | Ni | [mg/l] |  | 1 |  | 1.45 |  | 1 |  | 1 |  | 1 |  | 1.45 |  |  | 2 | 2 | 2 | 2 | 2 | 2
|  |  | Pb |  | [mg/l] |  | 1 |  | 1 |  | 1.45376367 |  | 1 |  | 1 |  | 1 | Pb | [mg/l] |  | 1 |  | 1 |  | 1.45 |  | 1 |  | 1 |  | 1 |  |  | 2 | 2 | 2 | 2 | 2 | 2
|  |  | Zn |  | [mg/l] |  | 1 |  | 1 |  | 1 |  | 1.45376367 |  | 1 |  | 1 | Zn | [mg/l] |  | 1 |  | 1 |  | 1 |  | 1.45 |  | 1 |  | 1 |  |  | 2 | 2 | 2 | 2 | 2 | 2
|  |  | Ca |  | [mg/l] |  | 20 |  | 20 |  | 20 |  | 20 |  | 20 |  | 100 | Ca | [mg/l] |  | 20 |  | 20 |  | 20 |  | 20 |  | 20 |  | 100 |  |  | 1 | 1 | 1 | 1 | 1 | 0
|  |  | K |  | [mg/l] |  | 20 |  | 20 |  | 20 |  | 20 |  | 20 |  | 100 | K | [mg/l] |  | 20 |  | 20 |  | 20 |  | 20 |  | 20 |  | 100 |  |  | 1 | 1 | 1 | 1 | 1 | 0
|  |  | Na |  | [mg/l] |  | 20 |  | 20 |  | 20 |  | 20 |  | 20 |  | 100 | Na | [mg/l] |  | 20 |  | 20 |  | 20 |  | 20 |  | 20 |  | 100 |  |  | 1 | 1 | 1 | 1 | 1 | 0
|  |  | nicht massiv vorliegende Metalle_goL (gediegen oder in Legierung) | [14 empty] | nicht massiv vorliegende Metalle_goL (gediegen oder in Legierung)
|  |  | Cu_goL < 1 mm |  | [mg/kg OS] |  | 40 |  | 520 |  | 520 |  | 520 |  | 520 |  | 520 | Cu_goL < 1 mm | [mg/kg OS] |  | 40 |  | 520 |  | 520 |  | 520 |  | 520 |  | 520 |  |  | 1 | 0 | 0 | 0 | 0 | 0
|  |  | Ni_goL < 1 mm |  | [mg/kg OS] |  | 60 |  | 600 |  | 600 |  | 600 |  | 600 |  | 600 | Ni_goL < 1 mm | [mg/kg OS] |  | 60 |  | 600 |  | 600 |  | 600 |  | 600 |  | 600 |  |  | 1 | 0 | 0 | 0 | 0 | 0
|  |  | Pb_goL < 1 mm |  | [mg/kg OS] |  | 70 |  | 640 |  | 640 |  | 640 |  | 640 |  | 640 | Pb_goL < 1 mm | [mg/kg OS] |  | 70 |  | 640 |  | 640 |  | 640 |  | 640 |  | 640 |  |  | 1 | 0 | 0 | 0 | 0 | 0
|  |  | Zn_goL < 1 mm |  | [mg/kg OS] |  | 80 |  | 680 |  | 680 |  | 680 |  | 680 |  | 680 | Zn_goL < 1 mm | [mg/kg OS] |  | 80 |  | 680 |  | 680 |  | 680 |  | 680 |  | 680 |  |  | 1 | 0 | 0 | 0 | 0 | 0
|  |  | Übersicht Cu, Ni, Pb , Zn (Berechnungsgrundlage) | [14 empty] | Übersicht Cu, Ni, Pb , Zn (informativ, gerundete Werte)
|  |  | Cu_min_ges |  |  |  | 408.0682 |  | 404.1818 |  | 404.1818 |  | 404.1818 |  | 404.1818 |  | 404.1818 | Cu_min_ges |  |  | 408 |  | 404 |  | 404 |  | 404 |  | 404 |  | 404
|  |  | Ni_min_ges |  |  |  | 680.1136 |  | 673.6364 |  | 673.6364 |  | 673.6364 |  | 673.6364 |  | 673.6364 | Ni_min_ges |  |  | 680 |  | 674 |  | 674 |  | 674 |  | 674 |  | 674
|  |  | Pb_min_ges |  |  |  | 770.7955 |  | 763.4545 |  | 763.4545 |  | 763.4545 |  | 763.4545 |  | 763.4545 | Pb_min_ges |  |  | 771 |  | 763 |  | 763 |  | 763 |  | 763 |  | 763
|  |  | Zn_min_ges |  |  |  | 1133.523 |  | 1122.727 |  | 1122.727 |  | 1122.727 |  | 1122.727 |  | 1122.727 | Zn_min_ges |  |  | 1130 |  | 1120 |  | 1120 |  | 1120 |  | 1120 |  | 1120
Anteile der Stoffgruppen 1, 2 und 3 Hinweis: Die Berechnung anhend ungerundeter Zahlen. Geringe Anweichungen der Summe vom gerundeten Wert des Gesamtgehalts sind durch Rundungsfehler bedingt
| Mindestanteile der Stoffgruppe 1 nach Praxisleitfaden |  | Stoffgr. 1 (Ansatz Mindestanteil nach Plf) | [14 empty] | Stoffgr. 1 (Ansatz Mindestanteil nach Plf)
| Cu_Stoffgr. 1 | 70% | Cu_Stoffgr. 1 |  |  |  | 285.6477 |  | 282.9273 |  | 282.9273 |  | 282.9273 |  | 282.9273 |  | 282.9273 | Cu_Stoffgr. 1 |  |  | 286 |  | 283 |  | 283 |  | 283 |  | 283 |  | 283 |  |  | 0 | 0 | 0 | 0 | 0 | 0
| Ni_Stoffgr. 1 | 60% | Ni_Stoffgr. 1 |  |  |  | 408.0682 |  | 404.1818 |  | 404.1818 |  | 404.1818 |  | 404.1818 |  | 404.1818 | Ni_Stoffgr. 1 |  |  | 408 |  | 404 |  | 404 |  | 404 |  | 404 |  | 404 |  |  | 0 | 0 | 0 | 0 | 0 | 0
| Pb_Stoffgr. 1 | 40% | Pb_Stoffgr. 1 |  |  |  | 308.3182 |  | 305.3818 |  | 305.3818 |  | 305.3818 |  | 305.3818 |  | 305.3818 | Pb_Stoffgr. 1 |  |  | 308 |  | 305 |  | 305 |  | 305 |  | 305 |  | 305 |  |  | 0 | 0 | 0 | 0 | 0 | 0
| Zn_Stoffgr. 1 | 50% | Zn_Stoffgr. 1 |  |  |  | 566.7614 |  | 561.3636 |  | 561.3636 |  | 561.3636 |  | 561.3636 |  | 561.3636 | Zn_Stoffgr. 1 |  |  | 567 |  | 561 |  | 561 |  | 561 |  | 561 |  | 561 |  |  | 0 | 0 | 0 | 0 | 0 | 0
|  |  | Stoffgr. 2, Differenz (Gesamtgehalt - Stoffgr. 1 - Stoffgr. 3) | [14 empty] | Stoffgr. 2, Differenz (Gesamtgehalt - Stoffgr. 1 - Stoffgr. 3)
|  |  | Cu_Stoffgr. 2 |  |  |  | 107.8828 |  | 111.2545 |  | 111.2545 |  | 111.2545 |  | 106.7169 |  | 111.2545 | Cu_Stoffgr. 2 |  |  | 108 |  | 111 |  | 111 |  | 111 |  | 107 |  | 111 |  |  | 0 | 0 | 0 | 0 | 0 | 0
|  |  | Ni_Stoffgr. 2 |  |  |  | 262.0455 |  | 254.9169 |  | 259.4545 |  | 259.4545 |  | 259.4545 |  | 254.9169 | Ni_Stoffgr. 2 |  |  | 262 |  | 255 |  | 259 |  | 259 |  | 259 |  | 255 |  |  | 0 | 0 | 0 | 0 | 0 | 0
|  |  | Pb_Stoffgr. 2 |  |  |  | 452.4773 |  | 448.0727 |  | 443.5351 |  | 448.0727 |  | 448.0727 |  | 448.0727 | Pb_Stoffgr. 2 |  |  | 452 |  | 448 |  | 444 |  | 448 |  | 448 |  | 448 |  |  | 0 | 0 | 0 | 0 | 0 | 0
|  |  | Zn_Stoffgr. 2 |  |  |  | 556.7614 |  | 551.3636 |  | 551.3636 |  | 546.826 |  | 551.3636 |  | 551.3636 | Zn_Stoffgr. 2 |  |  | 557 |  | 551 |  | 551 |  | 547 |  | 551 |  | 551 |  |  | 0 | 0 | 0 | 0 | 0 | 0
|  |  | Stoffgr. 3, Messwert (Eluat) | [14 empty] | Stoffgr. 3, Messwert (Eluat)
|  |  | Cu_Stoffgr. 3 |  |  |  | 14.5376367 |  | 10 |  | 10 |  | 10 |  | 14.5376367 |  | 10 | Cu_Stoffgr. 3 |  |  | 14.5 |  | 10 |  | 10 |  | 10 |  | 14.5 |  | 10 |  |  | 1 | 1 | 1 | 1 | 1 | 1
|  |  | Ni_Stoffgr. 3 |  |  |  | 10 |  | 14.5376367 |  | 10 |  | 10 |  | 10 |  | 14.5376367 | Ni_Stoffgr. 3 |  |  | 10 |  | 14.5 |  | 10 |  | 10 |  | 10 |  | 14.5 |  |  | 1 | 1 | 1 | 1 | 1 | 1
|  |  | Pb_Stoffgr. 3 |  |  |  | 10 |  | 10 |  | 14.5376367 |  | 10 |  | 10 |  | 10 | Pb_Stoffgr. 3 |  |  | 10 |  | 10 |  | 14.5 |  | 10 |  | 10 |  | 10 |  |  | 1 | 1 | 1 | 1 | 1 | 1
|  |  | Zn_Stoffgr. 3 |  |  |  | 10 |  | 10 |  | 10 |  | 14.5376367 |  | 10 |  | 10 | Zn_Stoffgr. 3 |  |  | 10 |  | 10 |  | 10 |  | 14.5 |  | 10 |  | 10 |  |  | 1 | 1 | 1 | 1 | 1 | 1
[18 empty] | Anteil Stoffgruppe 1 |  |  | 70.1% |  | 70.05% |  | 70.05% |  | 70.05% |  | 70.05% |  | 70.05%
[18 empty] | Cu |  |  | 60% |  | 59.94% |  | 59.94% |  | 59.94% |  | 59.94% |  | 59.94%
[18 empty] | Ni |  |  | 39.95% |  | 39.97% |  | 39.97% |  | 39.97% |  | 39.97% |  | 39.97%
[18 empty] | Pb |  |  | 50.18% |  | 50.09% |  | 50.09% |  | 50.09% |  | 50.09% |  | 50.09%
Zn
Prüfen auf Rundungsfehler
[5 empty] | Kontrolle: Summe der Stoffgruppen |  | 408.0682 |  | 404.1818 |  | 404.1818 |  | 404.1818 |  | 404.1818 |  | 404.1818 | Kontrolle der Summe_Stoffgruppen: |  |  | 408.5 |  | 404 |  | 404 |  | 404 |  | 404.5 |  | 404
[7 empty] | 680.1136 |  | 673.6364 |  | 673.6364 |  | 673.6364 |  | 673.6364 |  | 673.6364 |  |  |  | 680 |  | 673.5 |  | 673 |  | 673 |  | 673 |  | 673.5
[7 empty] | 770.7955 |  | 763.4545 |  | 763.4545 |  | 763.4545 |  | 763.4545 |  | 763.4545 |  |  |  | 770 |  | 763 |  | 763.5 |  | 763 |  | 763 |  | 763
[7 empty] | 1133.523 |  | 1122.727 |  | 1122.727 |  | 1122.727 |  | 1122.727 |  | 1122.727 |  |  |  | 1134 |  | 1122 |  | 1122 |  | 1122.5 |  | 1122 |  | 1122

## Hazard_Index
Ergebnisse ausgedrückt als Gefährlichkeitsindex (HI) | [5 empty] | ! Öffnen des für die aktuellen Proben interessanten Auswertebereichs über die Schalter der Gruppierungen, links! | [24 empty] | Ergebnisspalten | al | am | an | ao | ap | aq | ar | as | at
die verschiedenen Auswertebereiche sind zur Übersicht gruppiert
zur Anzeige der für die für die Auswertung interessierende Gruppe auf die + - Schaltfläche klicken | [30 empty] | Kontrolle Elementzuordnung
Element | kritische gefährenrel. Eigenschaft | Modell-verbindung | Berücks.-grenze (Stoff) | Konz.-grenze (Stoff) | stöchiometr. Faktor (Masse Verbindung / Masse Element) | Berücks.-grenze Element in d. genannten Modellverbindg. | Grenze Element-konz. in d. genannten Modellverbindg. | 95. Perzentil europäischer HMVA | Berücks.-grenze Element in d. genannten Modellverbindg. | Grenze Element-konz. in d. genannten Modellverbindg. | Element od. Stoffgr. El. | Zeile | Messwerte in mg/kg OS (inkl. Bestimmungsgrenze) | [8 empty] | Gefährlichkeitsindex (HI)
|  |  | [% OS] | [% OS] |  | [% OS] | [% OS] | [%] | [mg/kg OS] | [mg/kg OS] |  |  | Probe 1 |  | Probe 2 |  | Probe 3 |  | Probe 4 |  | Probe 5 | Probe 1 |  | Probe 2 |  | Probe 3 |  | Probe 4 |  | Probe 5
Grunduntersuchung | [30 empty] | Zeile
Element | kritische gefährenrel. Eigenschaft | Modell-verbindung | Berücks.-grenze (Stoff) | Konz.-grenze (Stoff) | stöchiometr. Faktor (Masse Verbindung / Masse Element) | Berücks.-grenze Element in d. genannten Modellverbindg. | Grenze Element-konz. in d. genannten Modellverbindg. | 95. Perzentil europäischer HMVA | Berücks.-grenze Element in d. genannten Modellverbindg. | Grenze Element-konz. in d. genannten Modellverbindg. | Element od. Stoffgr. El. | Zeile | Messwerte in mg/kg OS (inkl. Bestimmungsgrenze) | [8 empty] | Gefährlichkeitsindex (HI)
|  |  | [% OS] | [% OS] |  | [% OS] | [% OS] | [%] | [mg/kg OS] | [mg/kg OS] |  |  | Probe 1 |  | Probe 2 |  | Probe 3 |  | Probe 4 |  | Probe 5 | Probe 1 |  | Probe 2 |  | Probe 3 |  | Probe 4 |  | Probe 5
HP 5 | [31 empty] | TRUE
Mn | HP 5 | KMnO4 | - | 1% | 2.877 | - | 0.3476% | 0.2% | - | 3480 | 0 | 28 | 589 |  | 584 |  | 584 |  | 584 |  | 584 | 0.1694553 |  | 0.1680168 |  | 0.1680168 |  | 0.1680168 |  | 0.1680168 | 32 | Mn
V | HP 5, HP 11 | V2O5 | - | 1% | 1.785 | - | 0.5602% | 0.0076% | - | 5600 | 0 | 40 | 1130 |  | 1120 |  | 1120 |  | 1120 |  | 1120 | 0.201705 |  | 0.19992 |  | 0.19992 |  | 0.19992 |  | 0.19992 | 45 | V
HP 6
Ba | HP 6 | BaCl2 | 0.1% | 5% | 1.516 | 0.06596% | 3.298% | 0.22% | 660 | 33000 | 0 | 15 | 181 |  | 180 |  | 180 |  | 180 |  | 180 | < Bgr. |  | < Bgr. |  | < Bgr. |  | < Bgr. |  | < Bgr. | 18 | Ba
Cr VI | HP 6 | Na2CrO4 | 0.1% | 0.5% | 3.115 | 0.0321% | 0.1605% | 8e-05% | 321 | 1605 | 0 | 21 | 90.7 |  | 89.8 |  | 89.8 |  | 89.8 |  | 89.8 | < Bgr. |  | < Bgr. |  | < Bgr. |  | < Bgr. |  | < Bgr. | 25 | Cr(VI)
Cu (Stoffgr. 2) | HP 6 | Cu(OH)2 | 0.1% | 0.5% | 1.535 | 0.06515% | 0.3257% | ** | 651 | 3260 | 0 | 70 | 108 |  | 111 |  | 111 |  | 111 |  | 107 | < Bgr. |  | < Bgr. |  | < Bgr. |  | < Bgr. |  | < Bgr. | 79 | Cu_Stoffgr. 2
F | HP 6 | NaF | 0.1% | 5% | 1.826 | 0.05476% | 2.738% | 0.12% | 548 | 27400 | 0 | 23 | 90.7 |  | 89.8 |  | 89.8 |  | 89.8 |  | 89.8 | < Bgr. |  | < Bgr. |  | < Bgr. |  | < Bgr. |  | < Bgr. | 27 | F
Hg | HP 6 | HgSO4 | 0.1% | 0.25% | 1.479 | 0.06761% | 0.169% | 0.00073% | 676 | 1690 | 0 | 25 | 453 |  | 449 |  | 449 |  | 449 |  | 449 | < Bgr. |  | < Bgr. |  | < Bgr. |  | < Bgr. |  | < Bgr. | 29 | Hg
Mn | HP 6 | MnO2 | 1% | 22.5% | 1.582 | 0.6321% | 14.22% | 0.2% | 6320 | 142000 | 0 | 28 | 589 |  | 584 |  | 584 |  | 584 |  | 584 | < Bgr. |  | < Bgr. |  | < Bgr. |  | < Bgr. |  | < Bgr. | 32 | Mn
Se | HP 6 | Na2SeO3 | 0.1% | 0.25% | 2.19 | 0.04566% | 0.1142% | 0.0013% | 457 | 1142 | 0 | 36 | 907 |  | 898 |  | 898 |  | 898 |  | 898 | 0.794532 |  | 0.786648 |  | 0.786648 |  | 0.786648 |  | 0.786648 | 40 | Se
Tl | HP 6 | Tl2SO4 | 0.1% | 0.25% | 1.235 | 0.08097% | 0.2024% | 0.0029% | 810 | 2024 | 0 | 39 | 1090 |  | 1080 |  | 1080 |  | 1080 |  | 1080 | 0.53846 |  | 0.53352 |  | 0.53352 |  | 0.53352 |  | 0.53352 | 44 | Tl
Zn | HP 6 | ZnSO4 | 1% | 25% | 2.47 | 0.4049% | 10.12% | ** | 4050 | 101000 | 0 | 41 | 1130 |  | 1120 |  | 1120 |  | 1120 |  | 1120 | < Bgr. |  | < Bgr. |  | < Bgr. |  | < Bgr. |  | < Bgr. | 46 | Zn
Summe HP 6 (vereinfacht, ohne Unterscheidung von Kategorien unterschiedlicher Wirkung) | [21 empty] | 1.332992 |  | 1.320168 |  | 1.320168 |  | 1.320168 |  | 1.320168
HP 7
As | HP 7 | H3AsO4 | - | 0.1% | 1.575 | - | 0.06349% | 0% | - | 635 | 0 | 13 | 90.7 |  | 89.8 |  | 89.8 |  | 89.8 |  | 89.8 | 0.1428525 |  | 0.141435 |  | 0.141435 |  | 0.141435 |  | 0.141435 | 16 | As
Be | HP 7 | Be(OH)2 | - | 0.1% | 4.774 | - | 0.02095% | 0.00023% | - | 209 | 0 | 16 | 227 |  | 225 |  | 225 |  | 225 |  | 225 | 1.083698 |  | 1.07415 |  | 1.07415 |  | 1.07415 |  | 1.07415 | 19 | Be
Cd | HP 7, | CdSO4 | - | 0.1% | 1.855 | - | 0.05391% | 0.0014% | - | 539 | 0 | 18 | 272 |  | 269 |  | 269 |  | 269 |  | 269 | 0.50456 |  | 0.498995 |  | 0.498995 |  | 0.498995 |  | 0.498995 | 22 | Cd
Co | HP 7 | Co(NO3)2 | - | 0.1% | 3.104 | - | 0.03222% | 0.0091% | - | 322 | 0 | 19 | 317 |  | 314 |  | 314 |  | 314 |  | 314 | 0.983968 |  | 0.974656 |  | 0.974656 |  | 0.974656 |  | 0.974656 | 23 | Co
Cr VI | HP 7 | Na2CrO4 | - | 0.1% | 3.115 | - | 0.0321% | 8e-05% | - | 321 | 0 | 21 | 90.7 |  | 89.8 |  | 89.8 |  | 89.8 |  | 89.8 | 0.2825305 |  | 0.279727 |  | 0.279727 |  | 0.279727 |  | 0.279727 | 25 | Cr(VI)
Mo | HP 7 | MoO3 | - | 1% | 1.5 | - | 0.6667% | 0.0081% | - | 6670 | 0 | 29 | 635 |  | 629 |  | 629 |  | 629 |  | 629 | 0.09525 |  | 0.09435 |  | 0.09435 |  | 0.09435 |  | 0.09435 | 33 | Mo
Ni | HP 7, | NiSO4 | - | 0.1% | 2.636 | - | 0.03794% | 0.053% | - | 379 | 0 | 31 | 680 |  | 674 |  | 674 |  | 674 |  | 674 | 1.79248 |  | 1.776664 |  | 1.776664 |  | 1.776664 |  | 1.776664 | 35 | Ni
Sb | HP 7, HP 11 | SbF3 | - | 0.1% | 1.468 | - | 0.06812% | 0.016% | - | 681 | 0 | 35 | 861 |  | 853 |  | 853 |  | 853 |  | 853 | 1.263948 |  | 1.252204 |  | 1.252204 |  | 1.252204 |  | 1.252204 | 39 | Sb
Se | HP 7 | NiSeO4 | - | 0.1% | 2.554 | - | 0.03915% | 0.0013% | - | 392 | 0 | 36 | 907 |  | 898 |  | 898 |  | 898 |  | 898 | 2.316478 |  | 2.293492 |  | 2.293492 |  | 2.293492 |  | 2.293492 | 40 | Se
HP 8
Ag | HP 8 | AgNO3 | 1% | 5% | 1.575 | 0.6349% | 3.175% | 0.0047% | 6350 | 31700 | 0 | 12 | 5 |  | 4 |  | 4 |  | 4 |  | 4 | < Bgr. |  | < Bgr. |  | < Bgr. |  | < Bgr. |  | < Bgr. | 15 | Ag
Sn | HP 8 | SnCl4 | 1% | 5% | 2.195 | 0.4556% | 2.278% | 0.052% | 4560 | 22800 | 0 | 37 | 952 |  | 943 |  | 943 |  | 943 |  | 943 | < Bgr. |  | < Bgr. |  | < Bgr. |  | < Bgr. |  | < Bgr. | 41 | Sn
Summe HP 8 | [21 empty] | 0 |  | 0 |  | 0 |  | 0 |  | 0
HP 10
As | HP10 | Pb3(AsO4)2 | - | 0.3% | 6.002 | - | 0.04998% | 0.0013% | - | 500 | 0 | 13 | 90.7 |  | 89.8 |  | 89.8 |  | 89.8 |  | 89.8 | 0.1814605 |  | 0.1796599 |  | 0.1796599 |  | 0.1796599 |  | 0.1796599 | 16 | As
B | HP 10 | B2O3 | - | 0.3% | 3.22 | - | 0.09317% | 100% | - | 932 | 0 | 14 | 136 |  | 135 |  | 135 |  | 135 |  | 135 | 0.1459733 |  | 0.1449 |  | 0.1449 |  | 0.1449 |  | 0.1449 | 17 | B
Br | HP 10 | NH4Br | - | 0.3% | 1.225316 | - | 0.2448% | 200% | - | 2450 | 0 | 33 | 90.7 |  | 89.8 |  | 89.8 |  | 89.8 |  | 89.8 | 0.03704539 |  | 0.03667779 |  | 0.03667779 |  | 0.03667779 |  | 0.03667779 | 20 | Br
Pb | HP 10 | Pb | - | 0.3% | 1 | - | 0.3% | 200% | - | 3000 | 0 | 33 | 771 |  | 763 |  | 763 |  | 763 |  | 763 | 0.257 |  | 0.2543333 |  | 0.2543333 |  | 0.2543333 |  | 0.2543333 | 37 | Pb
Te | HP 10 | TeO2 | - | 0.3% | 1.250774 | - | 0.2399% | 200% | - | 2400 | 0 | 33 | 5 |  | 988 |  | 988 |  | 988 |  | 988 | 0.002084624 |  | 0.4119217 |  | 0.4119217 |  | 0.4119217 |  | 0.4119217 | 42 | Te
HP 14
Stoffgruppe 0, in nicht massiven Partikeln (< 1 mm) vorliegende Anteile
Cu | HP 14 (Stgr. 0) | Cu | 1% | 2.5% | 1 | 1% | 2.5% | - | 10000 | 25000 | 0 | 59 | 40 |  | 520 |  | 520 |  | 520 |  | 520 | < Bgr. |  | < Bgr. |  | < Bgr. |  | < Bgr. |  | < Bgr. | 61 | Cu_goL < 1 mm
Ni | HP 14 (Stgr. 0) | Ni | nur informativ |  |  | - | - | - | - | - | 0 | 59 | 60 |  | 600 |  | 600 |  | 600 |  | 600 | [9 empty] | 62 | Ni_goL < 1 mm
Pb | HP 14 (Stgr. 0) | Pb | 0.1% | 0.25% | 1 | 0.1% | 0.25% | - | 1000 | 2500 | 0 | 59 | 70 |  | 640 |  | 640 |  | 640 |  | 640 | < Bgr. |  | < Bgr. |  | < Bgr. |  | < Bgr. |  | < Bgr. | 63 | Pb_goL < 1 mm
Zn | HP 14 (Stgr. 0) | Zn | 0.1% | 0.25% | 1 | 0.1% | 0.25% | - | 1000 | 2500 | 0 | 57 | 80 |  | 680 |  | 680 |  | 680 |  | 680 | < Bgr. |  | < Bgr. |  | < Bgr. |  | < Bgr. |  | < Bgr. | 64 | Zn_goL < 1 mm
Summe Stoffgruppe 0 | [21 empty] | 0 |  | 0 |  | 0 |  | 0 |  | 0
Gesamtgehalt einstufungskritischer chemisch gebundener Schwermetalle (informativ)
Cu | [12 empty] | 408 |  | 404 |  | 404 |  | 404 |  | 404 | [9 empty] | 68 | Cu_min_ges
Zn | [12 empty] | 680 |  | 674 |  | 674 |  | 674 |  | 674 | [9 empty] | 69 | Ni_min_ges
Ni | [12 empty] | 771 |  | 763 |  | 763 |  | 763 |  | 763 | [9 empty] | 70 | Pb_min_ges
Pb | [12 empty] | 1130 |  | 1120 |  | 1120 |  | 1120 |  | 1120 | [9 empty] | 71 | Zn_min_ges
Stoffgruppe 1
Cu | HP 14 (Stgr. 1) | Cu | [10 empty] | 42 | 0 | 420 | 0 | 420 | 0 | 420 | 0 | 420 | [9 empty] | 74 | Cu_Stoffgr. 1
Ni | HP 14 (Stgr. 1) | Ni | [10 empty] | 48 | 0 | 408 | 0 | 408 | 0 | 408 | 0 | 408 | [9 empty] | 75 | Ni_Stoffgr. 1
Pb | HP 14 (Stgr. 1) | Pb | 0.1% | 0.25% | 1 | 0.1% | 0.25% | - | 1000 | 2500 | 0 | 68 | 308 |  | 305 |  | 305 |  | 305 |  | 305 | < Bgr. |  | < Bgr. |  | < Bgr. |  | < Bgr. |  | < Bgr. | 76 | Pb_Stoffgr. 1
Zn | HP 14 (Stgr. 1) | Zn | [10 empty] | 35 | 0 | 320 | 0 | 320 | 0 | 320 | 0 | 320 | [9 empty] | 77 | Zn_Stoffgr. 1
Summe Stoffgruppe 1 | [21 empty] | 0 |  | 0 |  | 0 |  | 0 |  | 0
Stoffgruppe 2
Cu | HP 14 (Stgr. 2) | Cu2(OH)2CO3 | 0.1% | 0.25% | 1.754 | 0.05701% | 0.1425% | - | 570 | 1430 | 0 | 70 | 108 |  | 111 |  | 111 |  | 111 |  | 107 | < Bgr. |  | < Bgr. |  | < Bgr. |  | < Bgr. |  | < Bgr. | 79 | Cu_Stoffgr. 2
Ni | HP 14 (Stgr. 2) | NiCO3 | 0.1% | 0.25% | 2.022 | 0.04946% | 0.1236% | - | 495 | 1240 | 0 | 72 | 262 |  | 255 |  | 259 |  | 259 |  | 259 | < Bgr. |  | < Bgr. |  | < Bgr. |  | < Bgr. |  | < Bgr. | 80 | Ni_Stoffgr. 2
Pb | HP 14 (Stgr. 2) | Pb | 0.1% | 0.25% | 1 | 0.1% | 0.25% | - | 1000 | 2500 | 0 | 73 | 452 |  | 448 |  | 444 |  | 448 |  | 448 | < Bgr. |  | < Bgr. |  | < Bgr. |  | < Bgr. |  | < Bgr. | 81 | Pb_Stoffgr. 2
Zn | HP 14 (Stgr. 2) | ZnO | 0.1% | 0.25% | 1.245 | 0.08032% | 0.2008% | - | 803 | 2010 | 0 | 71 | 557 |  | 551 |  | 551 |  | 547 |  | 551 | < Bgr. |  | < Bgr. |  | < Bgr. |  | < Bgr. |  | < Bgr. | 82 | Zn_Stoffgr. 2
Summe Stoffgruppe 2 | [21 empty] | 0 |  | 0 |  | 0 |  | 0 |  | 0
Stoffgruppe 3
Cu | HP 14 (Stgr. 3) | CuSO4 | 0.1% | 0.25% | 2.512 | 0.03981% | 0.09952% | - | 398 | 1000 | 0 | 75 | 14.5 |  | 10 |  | 10 |  | 10 |  | 14.5 | < Bgr. |  | < Bgr. |  | < Bgr. |  | < Bgr. |  | < Bgr. | 84 | Cu_Stoffgr. 3
Ni | HP 14 (Stgr. 3) | NiSO4 | 0.1% | 0.25% | 2.636 | 0.03794% | 0.09484% | - | 379 | 948 | 0 | 77 | 10 |  | 14.5 |  | 10 |  | 10 |  | 10 | < Bgr. |  | < Bgr. |  | < Bgr. |  | < Bgr. |  | < Bgr. | 85 | Ni_Stoffgr. 3
Pb | HP 14 (Stgr. 3) | Pb | 0.1% | 0.25% | 1 | 0.1% | 0.25% | - | 1000 | 2500 | 0 | 78 | 10 |  | 10 |  | 14.5 |  | 10 |  | 10 | < Bgr. |  | < Bgr. |  | < Bgr. |  | < Bgr. |  | < Bgr. | 86 | Pb_Stoffgr. 3
Zn | HP 14 (Stgr. 3) | ZnSO4 | 0.1% | 0.25% | 2.47 | 0.04049% | 0.1012% | - | 405 | 1010 | 0 | 76 | 10 |  | 10 |  | 10 |  | 14.5 |  | 10 | < Bgr. |  | < Bgr. |  | < Bgr. |  | < Bgr. |  | < Bgr. | 87 | Zn_Stoffgr. 3
Summe Stoffgruppe 3 | [21 empty] | 0 |  | 0 |  | 0 |  | 0 |  | 0
Summe HP 14 | [21 empty] | 0 |  | 0 |  | 0 |  | 0 |  | 0
Wiederkehrende Untersuchung
Element | kritische gefährenrel. Eigenschaft | Modell-verbindung | Berücks.-grenze (Stoff) | Konz.-grenze (Stoff) | stöchiometr. Faktor (Masse Verbindung / Masse Element) | Berücks.-grenze Element in d. genannten Modellverbindg. | Grenze Element-konz. in d. genannten Modellverbindg. | 95. Perzentil europäischer HMVA | Berücks.-grenze Element in d. genannten Modellverbindg. | Grenze Element-konz. in d. genannten Modellverbindg. | Element od. Stoffgr. El. | Zeile | Messwerte in mg/kg OS (inkl. Bestimmungsgrenze) | [8 empty] | Gefährlichkeitsindex (HI)
|  |  | [% OS] | [% OS] |  | [% OS] | [% OS] | [%] | [mg/kg OS] | [mg/kg OS] |  |  | Probe 1 |  | Probe 2 |  | Probe 3 |  | Probe 4 |  | Probe 5 | Probe 1 |  | Probe 2 |  | Probe 3 |  | Probe 4 |  | Probe 5
HP 6
Cu (Stoffgr. 2) | HP 6 | Cu(OH)2 | 0.1% | 0.5% | 1.535 | 0.06515% | 0.3257% | ** | 651 | 3260 | 0 | 70 | 108 |  | 111 |  | 111 |  | 111 |  | 107 | < Bgr. |  | < Bgr. |  | < Bgr. |  | < Bgr. |  | < Bgr. | 79 | Cu_Stoffgr. 2
Zn | HP 6 | ZnSO4 | 1% | 25% | 2.47 | 0.4049% | 10.12% | ** | 4050 | 101000 | 0 | 41 | 1130 |  | 1120 |  | 1120 |  | 1120 |  | 1120 | < Bgr. |  | < Bgr. |  | < Bgr. |  | < Bgr. |  | < Bgr. | 46 | Zn
HP 14
Stoffgruppe 0 (nicht massive Partikel von gediegenen oder legierten Metallen)
Cu | HP 14 (Stgr. 0) | Cu | 1% | 2.5% | 1 | 1% | 2.5% | - | 10000 | 25000 | 0 | 59 | 40 |  | 520 |  | 520 |  | 520 |  | 520 | < Bgr. |  | < Bgr. |  | < Bgr. |  | < Bgr. |  | < Bgr. | 61 | Cu_goL < 1 mm
Ni | HP 14 (Stgr. 0) | Ni | informativ | [7 empty] | 0 | 59 | 60 |  | 600 |  | 600 |  | 600 |  | 600 | [9 empty] | 62 | Ni_goL < 1 mm
Pb | HP 14 (Stgr. 0) | Pb | 0.1% | 0.25% | 1 | 0.1% | 0.25% | - | 1000 | 2500 | 0 | 59 | 70 |  | 640 |  | 640 |  | 640 |  | 640 | < Bgr. |  | < Bgr. |  | < Bgr. |  | < Bgr. |  | < Bgr. | 63 | Pb_goL < 1 mm
Zn | HP 14 (Stgr. 0) | Zn | 0.1% | 0.25% | 1 | 0.1% | 0.25% | - | 1000 | 2500 | 0 | 57 | 80 |  | 680 |  | 680 |  | 680 |  | 680 | < Bgr. |  | < Bgr. |  | < Bgr. |  | < Bgr. |  | < Bgr. | 64 | Zn_goL < 1 mm
Summe Stoffgruppe 0 | [21 empty] | 0 | 0 | 0 | 0 | 0 | 0 | 0 | 0 | 0
Gesamtgehalt einstufungskritischer chemisch gebundener Schwermetalle (informativ)
Cu | [12 empty] | 408 |  | 404 |  | 404 |  | 404 |  | 404 | [9 empty] | 68 | Cu_min_ges
Ni | [12 empty] | 680 |  | 674 |  | 674 |  | 674 |  | 674 | [9 empty] | 69 | Ni_min_ges
Pb | [12 empty] | 771 |  | 763 |  | 763 |  | 763 |  | 763 | [9 empty] | 70 | Pb_min_ges
Zn | [12 empty] | 1130 |  | 1120 |  | 1120 |  | 1120 |  | 1120 | [9 empty] | 71 | Zn_min_ges
Stoffgruppe 1 (nach Mindestanteilen am Gesamtgehalt: Cu 70 %, Zn: 50 %, Ni: 60 %, Pb: 40 %)
Cu | HP 14 (Stgr. 1) | Cu | [10 empty] | 285.6 | 0 | 282.8 | 0 | 282.8 | 0 | 282.8 | 0 | 282.8 | [9 empty] | 74 | Cu_Stoffgr. 1
Ni | HP 14 (Stgr. 1) | Ni | [10 empty] | 462.6 | 0 | 457.8 | 0 | 457.8 | 0 | 457.8 | 0 | 457.8 | [9 empty] | 75 | Ni_Stoffgr. 1
Pb | HP 14 (Stgr. 1) | Pb | 0.1% | 0.25% | 1 | 0.1% | 0.25% | - | 1000 | 2500 | 0 | 68 | 308 |  | 305 |  | 305 |  | 305 |  | 305 | < Bgr. |  | < Bgr. |  | < Bgr. |  | < Bgr. |  | < Bgr. | 76 | Pb_Stoffgr. 1
Zn | HP 14 (Stgr. 1) | Zn | [10 empty] | 340 | 0 | 337 | 0 | 337 | 0 | 337 | 0 | 337 | [9 empty] | 77 | Zn_Stoffgr. 1
Summe Stoffgruppe 1 | [21 empty] | 0 |  | 0 |  | 0 |  | 0 |  | 0
Stoffgruppe 2 (Differenz Gesamtgehalt - Stoffgruppe 1 - Stoffgruppe 3)
Cu | HP 14 (Stgr. 2) | Cu2(OH)2CO3 | 0.1% | 0.25% | 1.754 | 0.05701% | 0.1425% | - | 570 | 1430 | 0 | 70 | 108 |  | 111 |  | 111 |  | 111 |  | 107 | < Bgr. |  | < Bgr. |  | < Bgr. |  | < Bgr. |  | < Bgr. | 79 | Cu_Stoffgr. 2
Ni | HP 14 (Stgr. 2) | NiCO3 | 0.1% | 0.25% | 2.022 | 0.04946% | 0.1236% | - | 495 | 1240 | 0 | 72 | 262 |  | 255 |  | 259 |  | 259 |  | 259 | < Bgr. |  | < Bgr. |  | < Bgr. |  | < Bgr. |  | < Bgr. | 80 | Ni_Stoffgr. 2
Pb | HP 14 (Stgr. 2) | Pb | 0.1% | 0.25% | 1 | 0.1% | 0.25% | - | 1000 | 2500 | 0 | 73 | 452 |  | 448 |  | 444 |  | 448 |  | 448 | < Bgr. |  | < Bgr. |  | < Bgr. |  | < Bgr. |  | < Bgr. | 81 | Pb_Stoffgr. 2
Zn | HP 14 (Stgr. 2) | ZnO | 0.1% | 0.25% | 1.245 | 0.08032% | 0.2008% | - | 803 | 2010 | 0 | 71 | 557 |  | 551 |  | 551 |  | 547 |  | 551 | < Bgr. |  | < Bgr. |  | < Bgr. |  | < Bgr. |  | < Bgr. | 82 | Zn_Stoffgr. 2
Summe Stoffgruppe 2 | [21 empty] | 0 |  | 0 |  | 0 |  | 0 |  | 0
Stoffgruppe 3 (wasserlösliche Salze, berechnet aus Konzentration im Eluat)
Cu | HP 14 (Stgr. 3) | CuSO4 | 0.1% | 0.25% | 2.512 | 0.03981% | 0.09952% | - | 398 | 1000 | 0 | 75 | 14.5 |  | 10 |  | 10 |  | 10 |  | 14.5 | < Bgr. |  | < Bgr. |  | < Bgr. |  | < Bgr. |  | < Bgr. | 84 | Cu_Stoffgr. 3
Ni | HP 14 (Stgr. 3) | NiSO4 | 0.1% | 0.25% | 2.636 | 0.03794% | 0.09484% | - | 379 | 948 | 0 | 77 | 10 |  | 14.5 |  | 10 |  | 10 |  | 10 | < Bgr. |  | < Bgr. |  | < Bgr. |  | < Bgr. |  | < Bgr. | 85 | Ni_Stoffgr. 3
Pb | HP 14 (Stgr. 3) | Pb | 0.1% | 0.25% | 1 | 0.1% | 0.25% | - | 1000 | 2500 | 0 | 78 | 10 |  | 10 |  | 14.5 |  | 10 |  | 10 | < Bgr. |  | < Bgr. |  | < Bgr. |  | < Bgr. |  | < Bgr. | 86 | Pb_Stoffgr. 3
Zn | HP 14 (Stgr. 3) | ZnSO4 | 0.1% | 0.25% | 2.47 | 0.04049% | 0.1012% | - | 405 | 1010 | 0 | 76 | 10 |  | 10 |  | 10 |  | 14.5 |  | 10 | < Bgr. |  | < Bgr. |  | < Bgr. |  | < Bgr. |  | < Bgr. | 87 | Zn_Stoffgr. 3
Summe Stoffgruppe 3 | [21 empty] | 0 |  | 0 |  | 0 |  | 0 |  | 0
Summe HP 14 | [21 empty] | 0 |  | 0 |  | 0 |  | 0 |  | 0
Zwischenuntersuchung nach Höchstmengenansatz
Element | kritische gefährenrel. Eigenschaft | Modell-verbindung | Berücks.-grenze (Stoff) | Konz.-grenze (Stoff) | stöchiometr. Faktor (Masse Verbindung / Masse Element) | Berücks.-grenze Element in d. genannten Modellverbindg. | Grenze Element-konz. in d. genannten Modellverbindg. | 95. Perzentil europäischer HMVA | Berücks.-grenze Element in d. genannten Modellverbindg. | Grenze Element-konz. in d. genannten Modellverbindg. | Element od. Stoffgr. El. | Zeile | Messwerte in mg/kg OS (inkl. Bestimmungsgrenze) | [8 empty] | Gefährlichkeitsindex (HI)
|  |  | [% OS] | [% OS] |  | [% OS] | [% OS] | [%] | [mg/kg OS] | [mg/kg OS] |  |  | Probe 1 |  | Probe 2 |  | Probe 3 |  | Probe 4 |  | Probe 5 | Probe 1 |  | Probe 2 |  | Probe 3 |  | Probe 4 |  | Probe 5
Gesamtgehalt einstufungskritischer chemisch gebundener Schwermetalle (informativ)
Cu | [12 empty] | 408 |  | 404 |  | 404 |  | 404 |  | 404 | [9 empty] | 68 | Cu_min_ges
Zn | [12 empty] | 680 |  | 674 |  | 674 |  | 674 |  | 674 | [9 empty] | 69 | Ni_min_ges
Ni | [12 empty] | 771 |  | 763 |  | 763 |  | 763 |  | 763 | [9 empty] | 70 | Pb_min_ges
Pb | [12 empty] | 1130 |  | 1120 |  | 1120 |  | 1120 |  | 1120 | [9 empty] | 71 | Zn_min_ges
Stoffgruppe 1 (nach Mindestanteilen der Stoffgruppe 1 am Gesamtgehalt: Cu 70 %, Zn: 50 %, Ni: 60 %, Pb: 40 %)
Cu | HP 14 (Stgr. 1) | Cu | [10 empty] | 285.6 | 0 | 282.8 | 0 | 282.8 | 0 | 282.8 | 0 | 282.8 | [9 empty] | 74 | Cu_Stoffgr. 1
Ni | HP 14 (Stgr. 1) | Ni | [10 empty] | 462.6 | 0 | 457.8 | 0 | 457.8 | 0 | 457.8 | 0 | 457.8 | [9 empty] | 75 | Ni_Stoffgr. 1
Pb | HP 14 (Stgr. 1) | Pb | 0.1% | 0.25% | 1 | 0.1% | 0.25% | - | 1000 | 2500 | 0 | 68 | 452 | 0 | 448 | 0 | 448 | 0 | 448 | 0 | 448 | < Bgr. |  | < Bgr. |  | < Bgr. |  | < Bgr. |  | < Bgr. | 76 | Pb_Stoffgr. 1
Zn | HP 14 (Stgr. 1) | Zn | [10 empty] | 340 | 0 | 337 | 0 | 337 | 0 | 337 | 0 | 337 | [9 empty] | 77 | Zn_Stoffgr. 1
Summe Stoffgruppe 1 | [21 empty] | 0 |  | 0 |  | 0 |  | 0 |  | 0
Höchstwert für Stoffgruppe 2 (Differenz Gesamtgehalt - Stoffgruppe 1. Höchstanteil der Stoffgruppe 2 am Gesamtgahalt: Cu 30 %; Zn 50%, Ni 40%; Pb 60%)
Cu | HP 14 (Stgr. 2) | Cu2(OH)2CO3 | 0.1% | 0.25% | 1.754 | 0.05701% | 0.1425% | - | 570 | 1430 | 0 | 70 | 122.4 | 0 | 121.2 | 0 | 121.2 | 0 | 121.2 | 0 | 121.2 | < Bgr. |  | < Bgr. |  | < Bgr. |  | < Bgr. |  | < Bgr. | 79 | Cu_Stoffgr. 2
Ni | HP 14 (Stgr. 2) | NiCO3 | 0.1% | 0.25% | 2.022 | 0.04946% | 0.1236% | - | 495 | 1240 | 0 | 72 | 308.4 | 0 | 305.2 | 0 | 305.2 | 0 | 305.2 | 0 | 305.2 | < Bgr. |  | < Bgr. |  | < Bgr. |  | < Bgr. |  | < Bgr. | 80 | Ni_Stoffgr. 2
Pb | HP 14 (Stgr. 2) | Pb | 0.1% | 0.25% | 1 | 0.1% | 0.25% | - | 1000 | 2500 | 0 | 73 | 678 | 0 | 672 | 0 | 672 | 0 | 672 | 0 | 672 | < Bgr. |  | < Bgr. |  | < Bgr. |  | < Bgr. |  | < Bgr. | 81 | Pb_Stoffgr. 2
Zn | HP 14 (Stgr. 2) | ZnO | 0.1% | 0.25% | 1.245 | 0.08032% | 0.2008% | - | 803 | 2010 | 0 | 71 | 340 | 0 | 337 | 0 | 337 | 0 | 337 | 0 | 337 | < Bgr. |  | < Bgr. |  | < Bgr. |  | < Bgr. |  | < Bgr. | 82 | Zn_Stoffgr. 2
Summe Stoffgruppe 2 | [21 empty] | 0 |  | 0 |  | 0 |  | 0 |  | 0

## Plausibilitätsprüfungen
Plausibilitätsprüfungen
Plausibiltätsprüfungen sind ein Teil der Qualitätssicherung.
besonders kritisch für die Untersuchungsergebnisse sind die Bereiche
- | Probenahme
- | Probenvorbereitung
- | Aufschlüsse
Probenahme
zur Plausibilitätsprüfung muss das Probenahmeprotokoll ausgewertet werden
und es ist zwischen den Probenahmen zur Grund- oder wiederkehrenden Untersuchung (mindestens 5 Laborproben)
und Probenahmen zu Zwischenuntersuchungen (mindestens 2 Laborproben) zu unterscheiden
| Anlass der Probenahme |  |  | g | g/w/z | Grund- oder wiederkehrende Untersuchung
| ist eine Beschreibung des Vorgehens vorhanden? |  |  | j | j/n | i.O.
| entspricht das Vorgehen dem Probenahmeplan? |  |  | j | j/n | i.O.
| (Gesamt-)Zahl der Einzelproben |  |  | 20
| Volumen einer Einzelprobe |  | [l] | 10 | 200 | i.O.
| Zahl der Laborproben |  |  | 2 |  | zu wenig Laborproben!
| Volumen einer Laborprobe |  | [l] | 10 | 20 | i.O.
| ggf. Masse der Laborproben (Summe) |  | [kg]
wurde das Aussondern von Bestandteilen > 50 mm
| ins Labor verlegt? |  |  | n | j/n | Aussondern erfolgte vor Ort
werden im Probenahmeprotokoll Art und Masse
| der ausgesonderten Probebestandteile angegeben? |  |  | n | j/n | fehlt --> Hinweis auf Charakterisierung im Labor?
| Gesamtmasse ausgesonderter Probenbestandteile |  | [kg] | 6 | 21.43% | auffällig hoch - Fotodoku der ausgesonderten Bestandteile?
Probenaufbereitung
- Die Verluste bei der Probenaufbereitung sollten in Summe kleiner als 2 % sein.
Dabei dürfen beim Brechen und Mahlen insgesamt bis zu etwa 1,5 % der Probe verloren gehen
Höhere Verluste weisen auf Fehler bei der Übertragung der Wägedaten hin, auf Fehler beim Teilen der Proben oder unnötige Verluste beim Brechen und Mahlen.
- Hohe Anteile von magnetischem Material, das beim Brechen ausgetragen wurde, weisen darauf hin, dass zusammen mit dem Fe-Feinschrott
auch Probenbestandteile (Eisenoxide und Schlackeanbackungen) ausgeschleust wurden (--> Fotodokumentation!)
Wenn der ausgetragene Feinschrott merkliche Schlackeanhaftungen trägt, müssen diese z.B. durch Brechen abgereinigt und der Probe zugeführt werden.
- Die Form der ausgesonderten Metallpartikel 50 mm > x > 2 mm gibt Hinweise auf übermäßige Beanspruchung beim Brechen.
Wenn die Fotodokumentation viele plattgedrückte Metallkörner zeigt oder viele mit Bruchkanten, ist es wahrscheinlich,
dass Zink-haltige Körner zerkleinert wurden und erhöhte Zink-Konzentrationen in den Metallpartiken < 1 mm und/oder im Feinkorn verursacht haben.
- Die ausgesonderten Metallpartikel sollen wenig (< 20 %) mineralische Bestandteile enthalten.
Anhand der Fotodokumentation oder des zurück gegebenen Materials lässt sich der Anteil einschätzen.
Hinweise auf erhöhte Anteile von Schlackebestandteilen in den ausgesonderten Metallpartikeln sind:
|  | magnetische Metallpartikel > 2 mm: | viele ballige Körner mit dunklem Kern --> Schlacke mit magnetischem Kern, diese hätten nachgebrochen werden müssen
|  | NE-Partikel > 2 mm: | viele Glas- oder Keramik/Porzellan-Körner zwischen den Metallpartikeln?
|  | Metallpartikel 2 mm > x > 1 mm: | viele Keramik/Porzellan-Körner oer schwarze Eisenoxid-Körner zwischen den Metallpartikeln?
|  | Metallkonzentrat 1 mm > x > 0,25 mm: | hoher Anteil von schwarzen Eisenoxid.Körnern? (Es könnten mehr Eisenoxidkörner auftreten als deutlich hellere Metallkörner)
Wenn erhöhte Anteile von Eisenoxid-Körnern auftraten, hätten diese beim Mahlen mit einem Magneten separiert
und getrennt von den nichtmagnetischen Körnern nachgemahlen werden sollen (Labor: auf Homogenisierung des Feinkorns achten!) .
| Probenaufbereitungsprotokoll aussagekräftig? |  |  | j | j/n | i.O.
Eingangsdaten passen zu PN-Protokoll, Probenverluste ausgewiesen
Bei Abtrennen und/oder Charakterisieren der Körner > 50 mm im Labor: Angaben der Ergebnisse
| Summe der Verluste |  |  | 2% |  | i.O.
| ausgesonderte Probenbestandteile 50 mm > x > 2 mm |  |  | 7% |  | i.O.
| ist die Fotodoku auswertbar? |  |  | j | j/n | i.O.
Maßstab auf den Fotos, Fotos getrennt nach Brech-Sieb-Schritten
| magnetische Körner: Form der meisten Metallteile erkennbar? |  |  | j | j/n | i.O.
Brechschritte einzeln bewerten!
| NE-Metallkörner > 8 mm (oder ähnlich): großteils plattgedrückt? |  |  | j | j/n | hohe mechanische Beanspruchung!
| NE-Metallkörner > 4 mm (o.ä.): Bruchkanten oder großteils plattgedrückt? |  |  | j | j/n | kritische mechanische Beanspruchung!
| NE-Metallkörner > 4 mm (o.ä.): hoher Anteil mineralische Körner? |  |  | j | j/n | Rückmeldung an das Labor, wenn größer ca. 20 %
| NE-Metallkörner > 2 mm (o.ä.): Bruchkanten oder großteils plattgedrückt? |  |  | j | j/n | Rückfrage beim Labor | plattgedrückte Körner könnten aus gezieltem Nachmahlen stammen
| NE-Metallkörner > 2 mm (o.ä.): hoher Anteil mineralische Körner? |  |  | j | j/n | Rückmeldung an das Labor, wenn größer ca. 20 %
| Metallkörner 2 mm > x > 1 mm: die meisten Körner flachgedrückt? |  |  | j | j/n | kritische mechanische Beanspruchung!
| Metallkörner 2 mm > x > 1 mm: hoher Anteil mineralische Körner? |  |  | j | j/n | Rückmeldung an das Labor, wenn größer ca. 20 %
| Konzentrat der Metalle_goL < 1 mm: hoher Anteil schwarze Körner? |  |  | j | j/n | Rückmeldung an das Labor, wenn größer ca. 30 %
(Flachdrücken der Metallköner ist im letzten Mahlschritt schwer zu vermeiden)
Untersuchung
| wurden die Einzelwerte der Mehrfachbestimmungen übermittelt? |  |  | n | j/n | wenn Ergebnisse kritisch sind, beim Labor anfordern! (sollte Auftragsbestandteil sein)
| ist die Streuung bei Ergebnissen > 100 mg/kg größer als 10 %? |  |  | n | j/n | i.O.
| Mineralphase: Aufschlussrückstand < ca. 70 %? |  |  | n | j/n | Hinweis auf unzureichenden Aufschluss.
Ggf. Einzelwerte beim Labor anfordern und bei hoher Streuung Nachuntersuchung veranlassen.
| Konzentrat der Metalle_goL < 1 mm: Aufschlussrückstand < 50 %? |  |  | j | j/n | i.O.